## 報告書
（様式）AFC20220720
異常処置報告書 | [8 empty] | 旭化成ファインケム（株）
|  |  |  | 確認 | 確認 | 許可 |  |  | 作成
件名 | TP-112ポンプ故障 |  |  |  |  | 課長 | 係長 | 職長 | 岩戸 2023.04.14
発生日時 | 2023-02-03 | 工程 | 活性剤工程
発見者 | 岩戸 | 応援者 | 高橋（良）、高田、吉本
異常内容 |  | 原因（推定） |  | 対応
・ 2月3日（日）15：00 単蒸留完了後、TT-19に移送し排水を行おうとしたがポンプ（TP-112）が動かなかった。 ※排水がなかったので1日ほどポンプを停止していた。） |  | １）現場調査 ・1日ほど停止してからの運転。 ２）保全調査 ・設技富高さん立ち合いの元。サーマルのトリップ確認、解除。再運転、「ＳＷを入れた直後にアンペアが振り切り。ポンプの方も動かない。」ことを確認した。 ⇒結果：①ポンプの異音なし：動かない。②触手にて温度確認：異常なし、③ベアリングモニター正常範囲。④アンメーター、電流値 振り切り。 ・設技、富高さん富山さん立ち合いの元もう一度実施。再々運転、ＳＷを入れた直後にアンペアが振り切り。ポンプの方も動かない。 ３）ポンプ内部の液が固まっている事が想定される ※硫酸ナトリウム析出の懸念あり？ 2/6月曜日にﾎﾟﾝﾌﾟ点検にて確認 |  | 1）応急対応 ・現場調査：※現場タッチパネルアラーム確認。ポンプのサクション、デリベリ側の詰まりが無いか確認の為水押しを行ったがTT-19の液面計が上昇したので配管内に詰まりが無い事確認した。 ・連絡：職長に連絡、状況を説明した。（15：41） ２）保全対応 ・工程担当者に工事依頼作成 （設技富山さんに連絡済み2/6日に点検予定）ポンプの状態を確認してもらう ・サクション、デリベリライン水押し洗浄 ・生産調整依頼 ３）今後の対応 ・2/6 部品が有れば半日で工事完了⇒完了 ・部品がない場合は、1週間ほど運転できないため変更管理にてNT-29にて排水する変更管理を計画中⇒無し。 ・ポンプケーシング部に結晶が析出していた場合、ケーシング部にSTMトレース、保温を設置の検討(ポンプ耐熱注意仕様要確認)。 ・ポンプ停止時の操作(洗浄)を再確認。 ４）経過 ・2023/2/7メンテナンス結果 ・ケーシング部に結晶確認。 ・固形物除去及び洗浄実施後、スムーズにインペラが回転することを確認。 ・結晶固着が原因にて送液不良となった。 ５）生産の影響 ・1日遅れとなるが、2月度バッチ数に変更なし。 ６) 廃液管理について 「マスバランスシート」より以下の割合で塩が含まれる。 ・NaCL … 317Kg(5％) ・Na2SO4 … 1,006Kg(16％) 「溶解度シート」より、内温20度以下になると温度差分のNa2SO4が析出する。 固結対策としてタンク内温を50℃以上で管理している(タンクジャケットに蒸気が入る)フロー参照。 L：50℃、H:60℃※蒸気バルブ自動開閉。 今回はポンプ停止時の洗浄が不十分でポンプケーシングにて温度が低下し析出した。 配管のつまりは確認されなかった。
コメント | （中島2/7コメント） ・素早い対応ご苦労様でした。 ・硫酸Naが析出するメカニズムを追記して下さい。32℃以下になると結晶水を取り込んで、析出が起きます。さらに温度が下がり-1.2℃まで下がると共晶状態（氷）となり、析出します。温度管理がどのようになっていたのかも追記して下さい。
(廃液情報)
析出しない
この差分が析出

## 報告書 (2)
（様式）AFC20220720
異常処置報告書 | [8 empty] | 旭化成ファインケム（株）
|  |  |  | 確認 | 確認 | 許可 |  |  | 作成
件名 | TP-112ポンプ故障 |  |  |  |  | 課長 | 係長 | 職長 | 岩戸 2023.04.14
発生日時 | 2023-02-03 | 工程 | 活性剤工程
発見者 | 岩戸 | 応援者 | 高橋（良）、高田、吉本
異常内容 |  | 原因（推定） |  | 対応
・ 2月3日（日）15：00 単蒸留完了後、TT-19に移送し排水を行おうとしたがポンプ（TP-112）が動かなかった。 ※排水がなかったので1日ほどポンプを停止していた。） |  | １）現場調査 ・1日ほど停止してからの運転。 ２）保全調査 ・設技富高さん立ち合いの元。サーマルのトリップ確認、解除。再運転、「ＳＷを入れた直後にアンペアが振り切り。ポンプの方も動かない。」ことを確認した。 ⇒結果：①ポンプの異音なし：動かない。②触手にて温度確認：異常なし、③ベアリングモニター正常範囲。④アンメーター、電流値 振り切り。 ・設技、富高さん富山さん立ち合いの元もう一度実施。再々運転、ＳＷを入れた直後にアンペアが振り切り。ポンプの方も動かない。 ３）ポンプ内部の液が固まっている事が想定される ※硫酸ナトリウム析出の懸念あり？ 2/6月曜日にﾎﾟﾝﾌﾟ点検にて確認 |  | 1）応急対応 ・現場調査：※現場タッチパネルアラーム確認。ポンプのサクション、デリベリ側の詰まりが無いか確認の為水押しを行ったがTT-19の液面計が上昇したので配管内に詰まりが無い事確認した。 ・連絡：職長に連絡、状況を説明した。（15：41） ２）保全対応 ・工程担当者に工事依頼作成 （設技富山さんに連絡済み2/6日に点検予定）ポンプの状態を確認してもらう ・サクション、デリベリライン水押し洗浄 ・生産調整依頼 ３）今後の対応 ・2/6 部品が有れば半日で工事完了⇒完了 ・部品がない場合は、1週間ほど運転できないため変更管理にてNT-29にて排水する変更管理を計画中⇒無し。 ・ポンプケーシング部に結晶が析出していた場合、ケーシング部にSTMトレース、保温を設置の検討(ポンプ耐熱注意仕様要確認)。 ・ポンプ停止時の操作(洗浄)を再確認。 ４）経過 ・2023/2/7メンテナンス結果 ・ケーシング部に結晶確認。 ・固形物除去及び洗浄実施後、スムーズにインペラが回転することを確認。 ・結晶固着が原因にて送液不良となった。 ５）生産の影響 ・1日遅れとなるが、2月度バッチ数に変更なし。 ６) 廃液管理について 「マスバランスシート」より以下の割合で塩が含まれる。 ・NaCL … 317Kg(5％) ・Na2SO4 … 1,006Kg(16％) 「溶解度シート」より、内温20度以下になると温度差分のNa2SO4が析出する。 固結対策としてタンク内温を50℃以上で管理している(タンクジャケットに蒸気が入る)フロー参照。 L：50℃、H:60℃※蒸気バルブ自動開閉。 今回はポンプ停止時の洗浄が不十分でポンプケーシングにて温度が低下し析出した。 配管のつまりは確認されなかった。
コメント | （中島2/7コメント） ・素早い対応ご苦労様でした。 ・硫酸Naが析出するメカニズムを追記して下さい。32℃以下になると結晶水を取り込んで、析出が起きます。さらに温度が下がり-1.2℃まで下がると共晶状態（氷）となり、析出します。温度管理がどのようになっていたのかも追記して下さい。
(廃液情報)
析出しない
この差分が析出

## ACMT-Lマスバランス
ACMT-L 酸クロ7DM マスバランス
210kg/DM
[39 empty] | 90%TEA |  |  |  | 精製水
[39 empty] | TEA | 876.9136 |  |  | 974.3485
[8 empty] | MT-11, 4.5KL | [30 empty] | 水 | 97.43485
| 87%-tBuOH | [6 empty] | 24%-NaOH |  |  |  | 87%-tBuOH(ライン洗) | [11 empty] | 87%-tBuOH |  |  |  |  | 87%-tBuOH |  |  |  |  | 87%-tBuOH(ライン洗) |  |  |  |  | 974.3485 |  |  |  | MT-21, 4KL
| tBuOH | 791.1429 | [5 empty] | NaOH | 311.9851 |  |  | tBuOH | 14.268 | [10 empty] | tBuOH | 432.9779 |  |  |  | tBuOH | 111.5385 |  |  |  | tBuOH | 142.68 |  |  |  | 1.12 | 869.954 |  |  | 45%TEA
| 水 | 118.2167 | [5 empty] | 水 | 987.9529 |  |  | 水 | 2.132 | [10 empty] | 水 | 64.69784 |  |  |  | 水 | 16.66668 |  |  |  | 水 | 21.32 | [7 empty] | TEA | 876.9136
| 909.3596 | [6 empty] | 1299.938 |  |  |  | 16.4 | [11 empty] | 497.6757 |  |  |  |  | 128.2052 |  |  |  |  | 164 | [6 empty] | 混合希釈 |  | 水 | 1071.783
| 0.818 | 1111.687 | [5 empty] | 1.263 | 1029.246 |  |  | 0.818 | 20.0489 |  |  | 70%-硫酸 | [7 empty] | 0.818 | 608.4055 |  |  |  | 0.818 | 156.7301 |  |  |  | 0.818 | 200.489 | [7 empty] | 1948.697
[16 empty] | 硫酸 | 172.6504 | [25 empty] | 1.08 | 1804.349
| MT-11, 4.5KL |  |  |  | NT-19, 6KL |  |  | 180kg/DM |  | 6.86 | [5 empty] | 水 | 73.99304 | [10 empty] | S系水相 ② |  | ※AS系水相である事
| 24%-NaOH |  |  |  | 精製水 |  |  | ヤシ油脂肪酸クロライド | [7 empty] | 246.6435 | [11 empty] | AGlu | 19.62 | [13 empty] | 45%TEA
| NaOH | 237.4644 |  |  | 1860.833 |  |  | 酸クロ | 1210.104 | [6 empty] | 1.62 | 152.2491 | [10 empty] | tBuOH | 190.98 | [13 empty] | TEA | 789.2222
| 水 | 751.9705 | [5 empty] | 脂肪酸 | 24.696 | [18 empty] | 水 | 1588.32 | [13 empty] | 水 | 964.605
| 989.4349 | [6 empty] | 1234.8 | [7 empty] | MT-231, 6KL | [11 empty] | NaCl | 0 | [13 empty] | 1753.827
| 1.263 | 783.4005 | [5 empty] | 0.94 | 1313.617 | [6 empty] | 70%-硫酸 | [7 empty] | 精製水 |  |  |  | Na2SO4 | 0 | [13 empty] | 1.08 | 1623.914
[16 empty] | 硫酸 | 524.8573 | [6 empty] | 822.1137 |  |  |  | 脂肪酸 | 0.36
[12 empty] | NT-19, 6KL |  |  |  | 水 | 224.9389 | [10 empty] | 二量体 | 0.72
| Glu/Na・H2O |  |  |  | 精製水(ライン洗) | [6 empty] | 精製水(ライン洗) |  |  |  | 749.7962 | [5 empty] | 精製水(ライン洗) | [5 empty] | 1800 |  |  |  |  | 精製水 | [9 empty] | 精製水 |  | 6DM仕込み係数
| 1099.919 |  |  |  | 100 | [6 empty] | 300 |  |  |  | 1.62 | 462.8371 |  |  |  |  | 50 | [5 empty] | 0.97 | 1855.67 |  |  |  | 2102.565 | [9 empty] | 1709.122 |  | 0.56
| 1.661 | 662.2026 | [42 empty] | 957.1081
|  |  |  | MK-09, 9KL | [6 empty] | MK-02, 10KL |  |  |  | MK-03, 10KL | [26 empty] | MT-01, 10KL
|  |  | DS化 |  |  |  |  | Filt. |  | アシル化 |  |  |  | 調製 |  |  |  | 粗中和 |  | 酸沈 |  |  | 分相 |  |  | 水洗① |  | 分相 |  |  | 水洗② |  | 分相 |  |  |  |  | Filt. |  |  | 塩化・希釈
[46 empty] | (マスバラ) | Fエバ立ち上げ前液量(実績)
|  | ※AS系水相である事 | [12 empty] | ※AS系水相である事 | [29 empty] | 0.91 | 8244 | 0.91 | 7500
| S系水相 ① |  |  | DS化液 | [6 empty] | アシル化反応液 |  |  | S系水相 ① | [6 empty] | 酸沈スラリー |  |  |  | 有機相 |  |  |  |  | 有 機 相 |  |  |  |  | 有 機 相 |  |  | 2618.287 |  |  | 有 機 相 |  |  |  | 0.924 | 8270
| AGlu | 0 |  | Glu/2Na | 1123.195 | 16.28% |  |  |  |  | Glu/2Na | 40.86233 | 10.56% | AGlu | 0 | [5 empty] | Glu | 31.462 |  |  | AGlu | 1742.92 |  |  |  | AGlu | 1744.914 |  |  |  | AGlu | 1727.465 | 1829.065 | 7374.661 | 1000 |  | AGlu | 1727.465 |  |  | 0.94 | 8331
| tBuOH | 0 |  | AGlu/2Na | 0 | [5 empty] | AGlu/2Na | 1995.447 |  | tBuOH | 0 | [5 empty] | AGlu | 1760.525 | 9.093% |  | tBuOH | 781.2485 |  |  |  | tBuOH | 1222.53 |  |  |  | tBuOH | 1107.277 | 39.58% | 35.5% |  |  | tBuOH | 1249.957
| 水 | 0 |  | tBuOH | 791.1429 | [5 empty] | tBuOH | 791.1429 |  | 水 | 0 | [5 empty] | tBuOH | 805.4109 |  |  | 水 | 482.5867 |  |  |  | 水 | 1390.128 |  |  |  | 水 | 1684.493 |  |  |  |  | 水 | 4379.539
| NaCl | 0 |  | 水 | 2942.857 | [5 empty] | 水 | 4132.712 |  | NaCl | 0 | [5 empty] | 水 | 4825.867 |  |  | NaCl | 6.465394 |  |  |  | NaCl | 1.357733 |  |  |  | NaCl | 0.01357733 |  |  |  |  | 脂肪酸 | 29.69128 |  |  | 精製水
| Na2SO4 | 0 |  | NaOH | 2.351132 | [5 empty] | NaOH | 93.43257 |  | Na2SO4 | 0 | [5 empty] | 硫酸 | 6.906017 |  |  | Na2SO4 | 4.000533 |  |  |  | Na2SO4 | 0 |  |  |  | Na2SO4 | 0 |  |  |  |  | 二量体 | 71.89457 |  |  | 4901.811
| 脂肪酸 | 0 |  | NaCl | 0 | [5 empty] | NaCl | 323.2697 |  | 脂肪酸 | 0 | [5 empty] | NaCl | 323.2697 |  |  | 脂肪酸 | 29.93414 |  |  |  | 脂肪酸 | 29.9912 |  |  |  | 脂肪酸 | 29.69128 |  |  |  |  | TEA | 789.2222
| 二量体 | 0 |  | Na2SO4 | 0 | [5 empty] | Na2SO4 | 0 |  | 二量体 | 0 | [5 empty] | Na2SO4 | 1000.133 |  |  | 二量体 | 72.63432 |  |  |  | 二量体 | 72.6207768 |  |  |  | 二量体 | 71.89457 |  |  |  |  | 8247.769 |  | tBuOH留去 |  |  |  |  | 8224
| 0 |  |  | 脂肪酸Na | 0 | [5 empty] | 脂肪酸Na | 33.55419 |  | 0 | [6 empty] | 脂肪酸 | 30.2365 |  |  | 3119.789 |  |  |  |  | 4461.541 |  |  |  |  | 4620.834 |  |  | 4784.834 |  |  | 0.99 | 8331.08
| 0.98 | 0 |  | 二量体Na | 0 | [5 empty] | 二量体Na | 83.92 |  | 0.98 | 0 | [5 empty] | 二量体 | 73.368 |  |  | 0.96 | 3249.781 |  |  |  | 0.94 | 4746.32 |  |  |  | 0.92 | 5022.645 |  | 5223.134 |  |  | NaCl, Na2SO4は数ppmの為無視 |  |  |  | 留去液
|  |  |  | 4859.546 | [6 empty] | 7494.341 | [9 empty] | 8857.179 |  |  |  | 35.22% |  |  |  |  | 71.5% |  |  |  |  | 69.05% | 4900 |  | 0.9160847 |  |  |  | 7531.08 |  |  | tBuOH | 1249.832
|  |  |  | 1.055147 | 4605.563 | [5 empty] | 1.09 | 6875.542 | [8 empty] | 1.086084 | 8155.15 |  |  |  | 精製水(ライン洗) |  |  |  |  | 精製水(ライン洗) | [13 empty] | 水 | 3717.644
[26 empty] | 50 |  |  |  |  | 50 | [9 empty] | 留去完了 |  |  |  | 4967.476
[41 empty] | AGlu | 1727.465 |  |  | 0.95 | 5228.922
[34 empty] | MT-04B, 3.5KL | [6 empty] | TEA | 789.2222 |  |  | 25.16%
[21 empty] | 精製水(ライン洗) | [5 empty] | MT-04A, 3.5KL | [6 empty] | 水相 ② | [6 empty] | 脂肪酸 | 29.69128
[21 empty] | 100 | [5 empty] | 水相 ① | [6 empty] | AGlu | 17.44914 | [5 empty] | 二量体 | 71.89457
[16 empty] | MK-04, 10KL | [10 empty] | AGlu | 17.6254 | [5 empty] | tBuOH | 226.7916 | [5 empty] | 水 | 5563.706
[12 empty] | 24%-NaOH |  |  | 中和 | [11 empty] | tBuOH | 182.6768 | [5 empty] | 水 | 1874.867 | [5 empty] | 8181.979
[12 empty] | NaOH | 119.9774 | [13 empty] | 水 | 1617.591 | [5 empty] | NaCl | 1.344155 |  |  | 45%TEA |  |  | 1.03 | 7943.669
|  | DM | [9 empty] | 水 | 379.9284 |  |  |  |  | NT-29, 15KL | [8 empty] | NaCl | 5.107661 | [5 empty] | Na2SO4 | 0 |  |  | TEA | 87.69136 |  | tBuOHは無視
|  | 87%-tBuOH | [9 empty] | 499.9058 |  |  | 単蒸留 |  |  | 残渣(排水) |  |  |  | 酸沈水相 |  |  |  |  | Na2SO4 | 4.000533 | [5 empty] | 脂肪酸 | 0.299912 |  |  | 水 | 107.1783
|  | tBuOH | 324.2667 | [8 empty] | 1.263 | 395.8082 |  |  |  |  | Glu/Na | 81.14508 | 1435.874 |  | Glu | 31.462 |  |  |  | 脂肪酸 | 0.3029414 | [5 empty] | 二量体 | 0.726207768 |  |  | 194.8697
|  | 水 | 48.45364 | [14 empty] | AGlu/Na | 30.02147 | 23.1% |  | AGlu | 17.60525 |  |  |  | 二量体 | 0.7335432 | [5 empty] | 2121.478 |  |  |  | 1.08 | 180.4349 |  |  |  | pH調整
|  | 372.7203 | [9 empty] | 留去液 | [5 empty] | tBuOH | 0 | ≦100ppm |  | tBuOH | 24.16233 |  |  |  | 1828.038 | [6 empty] | 0.97 | 2187.091
|  | 0.818 | 455.6483 | [8 empty] | tBuOH | 24.16233 | 20% |  |  |  | 水 | 4780.609 |  |  | 水 | 4443.28 |  |  |  | 0.98 | 1865.344 | [5 empty] | 30.95% | [10 empty] | pH調整後
|  |  | 不足分をDMから補給 | [8 empty] | 水 | 96.6493 |  |  |  |  | NaCl | 316.8043 | 5.096% |  | NaCl | 316.8043 |  |  |  | 28.5% | [7 empty] | 精製水 |  |  | 80℃熱水 |  |  | 精製水(ライン洗) |  |  |  | AGlu | 1727.465
[12 empty] | 120.8116 | [5 empty] | Na2SO4 | 1006.134 | 16.18% |  | Na2SO4 | 996.1327 | [11 empty] | 543.0651 |  |  | 400 |  |  | 100 |  |  |  | TEA | 876.9136
[12 empty] | 0.97 | 124.5481 |  |  |  |  | 脂肪酸Na | 0.4777129 |  |  | 硫酸 | 6.906017 | [21 empty] | 脂肪酸 | 29.69128
[18 empty] | 二量体Na | 1.291295 |  |  | 脂肪酸 | 0.302365 | [12 empty] | MK-291, 10KL | [8 empty] | 二量体 | 71.89457
|  | MT-20, 4KL | [7 empty] | MK-04, 10KL | [7 empty] | 6216.483 |  |  |  | 二量体 | 0.73368 | [5 empty] | 充填 |  | Filt. |  | 滅菌 |  | 濃度調製 | [9 empty] | 水 | 5670.884
|  | 主留(87%-tBuOH) | [6 empty] | 精留 | [8 empty] | 1.19 | 5223.936 |  |  | 5837.389 | [22 empty] | 8376.849
|  | tBuOH | 1168.341 | [18 empty] | 1.19 | 4905.369 | [6 empty] | ACMT-L |  | (実績値) | [5 empty] | 配管滅菌(捨水) | [6 empty] | 1.03 | 8132.863
|  | 水 | 174.5796 | [18 empty] | 64.78% | [6 empty] | 1829.051 | AGlu | 1727.465 | 受けBx | 31.9 | ％ |  |  |  | 400
|  | 1342.92 | [9 empty] | 後留 | [16 empty] | 20.28% | TEA | 876.9136 | 受け | 7750 | Kg
|  | 0.82 | 1637.708 |  | NT-29, 15KL | [6 empty] | tBuOH | 129.1665 | [16 empty] | 脂肪酸 | 29.69128 | 製品Bx | 28.8 | ％※中心置
[5 empty] | 残渣(排水) | [6 empty] | 水 | 1162.499 | [16 empty] | 二量体 | 71.89457 | 得量 | 7740 | Kg
[5 empty] | tBuOH | 0.6490781 | 252.1168 |  |  |  |  | 1291.665 | [17 empty] | 水 | 6313.949 | 端 | 116.5 | Kg |  | mol比 |  |  | 実績
[5 empty] | 水 | 2573.864 | [5 empty] | 0.98 | 1318.026 | [16 empty] | 9019.914 |  | 残液 | 1.7 | Kg |  | 0.941 | 9020 | Kg
[5 empty] | 2574.513 | [10 empty] | MT-09, 30KL | [13 empty] | 1.03 | 8757.198 | 合計 | 7858.2 | Kg |  | 0.91 | 8824 | Kg | 7858.2 | Kg | 965.8 | 通常より200KG少ない。誤差範囲か？
[5 empty] | 1 | 2574.513 | [8 empty] | 混合

## 溶解度
NaCl生成量 |  |  |  | 317 | kg | ※ACMT-L7DMスケール
Na2SO4生成量 |  |  |  | 1006 | kg
MT-29内の水の量（またはMK-04蒸留後ボトムの水の量） |  |  |  | 5.3 | m3 | このバランスだと20℃以上での管理が必須。
[6 empty] | NaClは理論上は析出しない | [5 empty] | http://kuchem.kyoto-u.ac.jp/ubung/yyosuke/lclec_text/chemliq04_c05.htm
改訂4阪 化学便覧 基礎編Ⅱ
| 温度 | 0 | 10 | 20 | 25 | 30 | 40 | 50 | 60 | 80 | 100
NaCl | 飽和溶液100g中の溶解量[g] | 26.3 | 26.31 | 26.38 | 26.43 | 26.5 | 26.65 | 26.83 | 27.05 | 27.54 | 28.2
| 水100gに溶解する量[g] | 35.68521 | 35.70362 | 35.83265 | 35.92497 | 36.05442 | 36.33265 | 36.66803 | 37.08019 | 38.00718 | 39.27577
| 水1m3に溶解する量[kg] | 356.8521 | 357.0362 | 358.3265 | 359.2497 | 360.5442 | 363.3265 | 366.6803 | 370.8019 | 380.0718 | 392.7577
| 水＊m3に溶解する量[kg] | 1891.316 | 1892.292 | 1899.131 | 1904.023 | 1910.884 | 1925.631 | 1943.406 | 1965.25 | 2014.38 | 2081.616
Na2SO4 | 飽和溶液100g中の溶解量[g] | 4.31 | 8.26 | 16 | 21.9 | 29.2 | 33.2 | 31.7 | 31.1 | 30.2 | 29.7
| 水100gに溶解する量[g] | 4.504128 | 9.003706 | 19.04762 | 28.04097 | 41.24294 | 49.7006 | 46.41288 | 45.13788 | 43.26648 | 42.24751
| 水1m3に溶解する量[kg] | 45.04128 | 90.03706 | 190.4762 | 280.4097 | 412.4294 | 497.006 | 464.1288 | 451.3788 | 432.6648 | 422.4751
| 水＊m3に溶解する量[kg] | 238.7188 | 477.1964 | 1009.524 | 1486.172 | 2185.876 | 2634.132 | 2459.883 | 2392.308 | 2293.123 | 2239.118
析出しない
この差分が析出

## フロー
TT-19排水
精製工程にて発生する硫酸ナトリウムを含む廃液を排出する工程にて発生したトラブル。
該当ポンプは排水ポンプとなる。
ケーシングに結晶の噛み込みを確認。
ポンプ停止時の洗浄に問題がなかったか確認中。
L:50℃、H:60℃
50℃を下回るとジャケットに蒸気が入り温度制御する。

## ACMT-L7本計算
ACMT-L マスバランス（RC用） | [13 empty] | 参考データ：添加剤事業部技術資料『AS_05_酸沈分層工程.pdf』，『AS_06_水洗工程.pdf』，AFCラボデータ『AS001，AS002』
注）：理論値，実測値，想定値が含まれていることに注意。また酸沈，水洗①，水洗②の組成バランスはt-BuOH、水の量およびpH・温度で変動するので注意
1092.96
|  | 95.04 |  |  |  | DS化原料 |  |  |  | ライン洗 |  |  |  | アシル化原料 |  |  |  | ライン洗 |  |  | 組成調製 |  |  |  |  | 粗中和 |  |  |  | 酸沈・循環ライン洗 |  |  | 水層ライン洗 |  |  |  |  | 水洗① |  |  |  | 水層①ライン洗 |  |  |  |  | 水洗② |  |  |  | 水層②ライン洗 |  |  |  |  | ライン洗 |  |  | 希釈 | [6 empty] | 塩化・TBA留去 | [6 empty] | pH調整 | [5 empty] | ライン洗 |  |  | 濃度調製
|  | CAS | 化 | 安 | MW | kg | kmol | ↓条件 |  | kg | kmol | ↓条件 |  | kg | kmol | ↓条件 |  | kg | kmol | ↓条件 | kg | kmol | ↓条件 |  |  | kg | kmol | ↓条件 |  | kg | kmol | ↓条件 | kg | kmol | ↓条件 |  |  | kg | kmol | ↓条件 |  | kg | kmol | ↓条件 |  |  | kg | kmol | ↓条件 |  | kg | kmol | ↓条件 |  |  | kg | kmol | ↓条件 | kg | kmol | ↓条件 |  |  |  |  | kg | kmol | ↓条件 |  |  |  |  | kg | kmol | ↓条件 |  |  |  | kg | kmol | ↓条件 | kg | kmol | ↓条件
| 精製水 | 7732-18-5 | ― | ― | 18.02 | 1860.833 | 103.2649 |  |  | 100 | 5.54939 | 100 | [5 empty] | 300 | 16.64817 | 300 | 0 | 0 |  |  |  | 0 | 0 | 70% |  | 50 | 2.774695 | 50 | 100 | 5.54939 | 100 |  |  | 822.1137 | 45.62229 | 3119.789 |  | 50 | 2.774695 | 50 |  |  | 2102.565 | 116.6795 | 2230.771 |  | 50 | 2.774695 | 50 | [5 empty] | 1709.122 | 94.84581 | 0.5 |  |  |  |  | 4901.811 | 272.0206 | [11 empty] | 100 | 5.54939 | 100 | 543.0651 | 30.1368
90%TEA | トリエタノールアミン | 102-71-6 | (2)-308 | ― | 149.19 | [53 empty] | 789.2222 | 5.290048 | 0.9 | [11 empty] | 87.69136 | 0.5877831 | 0.1
| 水 | 7732-18-5 | ― | ― | 18.02 | [53 empty] | 87.69136 | 4.866335 | [12 empty] | 9.743485 | 0.5407039
70%濃硫酸 | 硫酸 | 7664-93-9 | (1)-430 | ― | 98.08 | [20 empty] | 524.8573 | 5.351319 | 0.76 |  | 172.6504 | 1.760302 | 0.25
| 水 | 7732-18-5 | ― | ― | 18.02 | [20 empty] | 224.9389 | 12.48273 | 70% |  | 73.99304 | 4.106162 | 70% | [26 empty] | 876.9136 | 48.66335 | 45% | [11 empty] | 97.43485 | 5.407039 | 45%
Y-AN | coco-Cl | 68187-89-3 | (2)-632, (2)-3552 | ― | 218.76 | [8 empty] | 1210.104 | 5.531651 | 94.11% | 180
| coco | 61788-47-4 | (2)-608,(2)-609 | ― | 200.32 | [8 empty] | 24.696 | 0.1232827 | 2% | 7
87% t-BuOH | t-BuOH | 75-65-0 | (2)-3049 | 2-(8)-303 | 74.12 | 791.1429 | 10.67381 | 87% | 0.82 | 0 | 0 | 0 |  |  |  |  | 98% | 14.268 | 0.1924987 | 20 | 0 | 0 | 0 | [6 empty] | 0 | 0 | 0 | 0 | 0 | 0 |  |  | 432.9779 | 5.84158 | 20% |  | 0 | 0 | 0 |  |  | 111.5385 | 1.504837 | 5% |  | 0 | 0 | 0 |  |  | 142.68 | 1.924987 | 200
| 水 | 7732-18-5 | ― | ― | 18.02 | 118.2167 | 6.560308 | 25 |  | 0 | 0 | [5 empty] | 25.2 | 2.132 | 0.118313 |  | 0 | 0 | [7 empty] | 0 | 0 |  | 0 | 0 |  |  |  | 64.69784 | 3.590335 |  |  | 0 | 0 |  |  |  | 16.66668 | 0.9248988 |  |  | 0 | 0 |  |  |  | 21.32 | 1.18313
24%NaOH | NaOH | 1310-73-2 | (1)-410 | ― | 40 | 237.4644 | 5.936609 | 1.01 | [5 empty] | 311.9851 | 7.799628 | 1.41
| 水 | 7732-18-5 | ― | ― | 18.02 | 751.9705 | 41.72977 | 24% | [5 empty] | 987.9529 | 54.82535
MSG 1水和物 | Glu/Na | 142-47-2 | (9)-1540 | ― | 169.11 | 994 | 5.877831 | 24.5 | 1099.919
| 水 | 7732-18-5 | ― | ― | 18.02 | 105.9185 | 5.877831
AS系 水層 | 水層液量 | ― | ― | ― | ― | 0 | ― | 水層① | [12 empty] | 0 |  | 水層① | [14 empty] | 1800 |  | 水層②
| coco | 61788-47-4 | (2)-608,(2)-609 | ― | 200.32 | 0 | 0 | 300 | [12 empty] | 0 | 0 | 300 | [14 empty] | 0.36 | 0.001797125 | 200
| coco-Glu | 287735-35-7 | (2)-2713 | ― | 329.44 | 0 | 0 | 14700 | [12 empty] | 0 | 0 | 14700 | [14 empty] | 19.62 | 0.05955561 | 10900
| α-二量体（遊離） | 調査表参照 | (2)-2713 | ― | 458.55 | 0 | 0 | 200 | [12 empty] | 0 | 0 | 200 | [14 empty] | 0.36 | 0.0007850834 | 200
| γ-二量体（遊離） | 調査表参照 | (2)-2713 | ― | 458.55 | 0 | 0 | 200 | [12 empty] | 0 | 0 | 200 | [14 empty] | 0.36 | 0.0007850834 | 200
| Na2SO4 | 7757-82-6 | (1)-501 | ― | 142.04 | 0 | 0 | 2100 | [12 empty] | 0 | 0 | 2100 | [14 empty] | 0 | 0 | 0
| NaCl | 7647-14-5 | (1)-236 | ― | 58.44 | 0 | 0 | 3200 | [12 empty] | 0 | 0 | 3200 | [14 empty] | 0 | 0 | 0
| t-BuOH | 75-65-0 | (2)-3049 | 2-(8)-303 | 74.12 | 0 | 0 | 97700 | [12 empty] | 0 | 0 | 97700 | [14 empty] | 190.98 | 2.576632 | 106100
| 水 | 7732-18-5 | ― | ― | 18.02 | 0 | 0 | 881600 | [12 empty] | 0 | 0 | 881600 | [14 empty] | 1588.32 | 88.14206 | 882400
[5 empty] | 質量計 | 4859.546 | 179.921 |  |  | 100 | 5.54939 |  |  | 2534.738 | 68.27992 |  |  | 316.4 | 16.95898 |  | 0 | 0 |  |  |  | 749.7962 | 17.83405 |  |  | 296.6435 | 8.641159 |  | 100 | 5.54939 |  |  |  | 3119.789 | 145.8358 |  |  | 50 | 2.774695 |  |  |  | 2230.771 | 119.1093 |  |  | 50 | 2.774695 |  |  |  | 164 | 3.108116 |  | 3462.949 | 153.6655 | [5 empty] | 4901.811 | 272.0206 | [5 empty] | 194.8697 | 6.535526 |  |  |  |  | 100 | 5.54939 |  | 543.0651 | 30.1368
672 | 504
44.8 | kg/min | 6本の時、MSGが940kg(GluNa 850kg)
26.66667 | L/min | 7本の時、MSGが1100kg(GluNa 994kg) | [8 empty] | ライン洗 | [7 empty] | ライン洗 |  |  |  |  | 循環ライン洗 | [8 empty] | ライン洗 | [8 empty] | ライン洗 | [8 empty] | ライン洗 | [5 empty] | ライン洗 | [22 empty] | ライン洗
33.6 | kg/min
[6 empty] | DS化完了 | [7 empty] | アシル化完了 | [12 empty] | 酸沈液 | [6 empty] | 酸沈上層 | [8 empty] | 水洗①上層 | [8 empty] | 水洗②上層 | [8 empty] | 塩化・希釈後 | [6 empty] | t-BuOH留去後 | [6 empty] | pH調整後 | [9 empty] | 濃度調整後
|  | CAS | 化 | 安 | MW | kg | kmol | 条件 | wt% vs固 |  |  |  |  | kg | kmol | 条件 | wt% vs固 | [9 empty] | kg | kmol | 条件 | wt% vs固 |  |  |  | kg | kmol | ↓条件 | wt% vs固 | [5 empty] | kg | kmol | ↓条件 | wt% vs固 | [5 empty] | kg | kmol | ↓条件 | wt% vs固 | [5 empty] | kg | kmol | ↓条件 | wt% vs固 |  |  |  | kg | kmol | ↓条件 | wt% vs固 |  |  |  | kg | kmol | ↓条件 | wt% vs固 | [6 empty] | kg | kmol | ↓条件 | wt% vs固
| coco | 61788-47-4 | (2)-608,(2)-609 | ― | 200.32 | [21 empty] | 30.2365 | 0.150941 |  | 0.9373042 | 21.05% |  |  | 29.93414 | 0.1494316 | 0.99 | 1.61287 | [5 empty] | 29.9912 | 0.1497164 | 0.99 | 1.622124 | [5 empty] | 29.69128 | 0.1482193 | 0.99 | 1.623304 | [5 empty] | 29.69128 | 0.1482193 |  | 1.133997 |  |  |  | 29.69128 | 0.1482193 |  | 1.133997 |  |  |  | 29.69128 | 0.1482193 |  | 1.097248 | [6 empty] | 29.69128 | 0.1482193 |  | 1.097248 | 1.719%
| coco/Na | 61789-31-9 | (2)-611,(7)-973 | ― | 222.3 | 0 | 0 | [6 empty] | 33.55419 | 0.150941 | 0.5% | 1.305364 | 1.717%
| coco-Glu | 287735-35-7 | (2)-2713 | ― | 329.44 | [21 empty] | 1760.525 | 5.343993 |  | 54.57468 |  |  |  | 1742.92 | 5.290553 | 0.99 | 93.90963 | [5 empty] | 1744.914 | 5.296607 | 0.99 | 94.37662 | [5 empty] | 1727.465 | 5.243641 | 0.99 | 94.44528 | [5 empty] | 1727.465 | 5.243641 |  | 65.97693 |  |  |  | 1727.465 | 5.243641 |  | 65.97693 |  |  |  | 1727.465 | 5.243641 |  | 63.83884 | [6 empty] | 1727.465 | 5.243641 |  | 63.83884
| coco-Glu/xNa | 68187-30-4 | (2)-1301 | ― | 373.4 | 0 | 0 | [6 empty] | 1995.447 | 5.343993 |  | 77.62918
| α-二量体（遊離） | 調査表参照 | (2)-2713 | ― | 458.55 | [21 empty] | 36.684 | 0.08 |  | 1.137171 |  |  |  | 36.31716 | 0.0792 | 0.99 | 1.956792 | [5 empty] | 36.3103884 | 0.07918523 | 0.99 | 1.963908 | [5 empty] | 35.94728 | 0.07839338 | 0.99 | 1.965337 | [5 empty] | 35.94728 | 0.07839338 |  | 1.372931 |  |  |  | 35.94728 | 0.07839338 |  | 1.372931 |  |  |  | 35.94728 | 0.07839338 |  | 1.32844 | [6 empty] | 35.94728 | 0.07839338 |  | 1.32844
| α-二量体/xNa | 調査表参照 | (2)-1301 | ― | 524.5 | 0 | 0 | [6 empty] | 41.96 | 0.08 | 0.08 | 1.632376
| γ-二量体（遊離） | 調査表参照 | (2)-2713 | ― | 458.55 | [21 empty] | 36.684 | 0.08 |  | 1.137171 |  |  |  | 36.31716 | 0.0792 | 0.99 | 1.956792 | [5 empty] | 36.3103884 | 0.07918523 | 0.99 | 1.963908 | [5 empty] | 35.94728 | 0.07839338 | 0.99 | 1.965337 | [5 empty] | 35.94728 | 0.07839338 |  | 1.372931 |  |  |  | 35.94728 | 0.07839338 |  | 1.372931 |  |  |  | 35.94728 | 0.07839338 |  | 1.32844 | [6 empty] | 35.94728 | 0.07839338 |  | 1.32844
| γ-二量体/xNa | 調査表参照 | (2)-1301 | ― | 524.5 | 0 | 0 | [6 empty] | 41.96 | 0.08 | 0.08 | 1.632376
| トリエタノールアミン | 102-71-6 | (2)-308 | ― | 149.19 | [55 empty] | 789.2222 | 5.290048 |  | 30.1427 |  |  |  | 789.2222 | 5.290048 |  | 30.1427 |  |  |  | 876.9136 | 5.877831 |  | 32.40653 | [6 empty] | 876.9136 | 5.877831 |  | 32.40653
| Glu | 56-86-0 | (9)-1573 | ― | 147.13 | [21 empty] | 31.462 | 0.2138381 |  | 0.9752937 |  |  |  | 0 | 0 | 0 | [6 empty] | 0 | 0 | 0 | [6 empty] | 0 | 0 | 0 | [6 empty] | 0 | 0 | [5 empty] | 0 | 0 | [5 empty] | 0 | 0 | [8 empty] | 0 | 0
| Glu/Na | 16690-92-9 | (9)-1540 | ― | 191.09 | 1123.195 | 5.877831 |  | 99.79111 |  |  |  |  | 40.86233 | 0.2138381 |  | 1.589673
| coco-COOR |  |  | ― |  | trace | [7 empty] | trace | [12 empty] | trace | [6 empty] | trace
| NaOH | 1310-73-2 | (1)-410 | ― | 40 | 2.351132 | 0.05877831 |  | 0.2088882 |  |  |  |  | 93.43257 | 2.335814 |  | 3.634822
| H2SO4 | 7664-93-9 | (1)-430 | ― | 98.08 | [21 empty] | 6.906017 | 0.07041209 |  | 0.2140803 |  |  |  | 0 | 0 | 0 | [6 empty] | 0 | 0 | 0 | [6 empty] | 0 | 0 | 0
| Na2SO4 | 7757-82-6 | (1)-501 | ― | 142.04 | 0 | 0 | [6 empty] | 0 | 0 | [11 empty] | 1000.133 | 7.041209 |  | 31.00323 |  |  |  | 4.000533 | 0.02816483 | 0.004 | 0.2155513 | [5 empty] | 0 | 0 | 0 | [6 empty] | 0 | 0 | 0 | [6 empty] | 0 | 0 | [5 empty] | 0 | 0 | [5 empty] | 0 | 0 | [8 empty] | 0 | 0
| NaCl | 7647-14-5 | (1)-236 | ― | 58.44 | 0 | 0 | [6 empty] | 323.2697 | 5.531651 |  | 12.57621 | [9 empty] | 323.2697 | 5.531651 |  | 10.02107 |  |  |  | 6.465394 | 0.110633 | 0.02 | 0.3483596 | [5 empty] | 1.357733 | 0.02323293 | 0.21 | 0.07343525 | [5 empty] | 0.01357733 | 0.0002323293 | 0.01 | 0.0007423098 | [5 empty] | 0.01357733 | 0.0002323293 |  | 0.0005185577 |  |  |  | 0.01357733 | 0.0002323293 |  | 0.0005185577 |  |  |  | 0.01357733 | 0.0002323293 |  | 0.000501753 | [6 empty] | 0.01357733 | 0.0002323293 |  | 0.000501753
| t-BuOH | 75-65-0 | (2)-3049 | 2-(8)-303 | 74.12 | 791.1429 | 10.67381 | [6 empty] | 791.1429 | 10.67381 | [11 empty] | 805.4109 | 10.86631 |  |  | 9.093% |  |  | 781.2485 | 10.54032 | 0.97 | [6 empty] | 1222.53 | 16.49392 | 0.87 | [6 empty] | 1107.277 | 14.93897 | 0.83 | [6 empty] | 1249.957 | 16.86396 | [5 empty] | 0.1249957 | 0.001686396 | 0.0001 |  |  |  |  | 0.1249957 | 0.001686396 | [8 empty] | 0.1249957 | 0.001686396
| 水 | 7732-18-5 | ― | ― | 18.02 | 2942.857 | 163.3106 | [6 empty] | 4132.712 | 229.3403 | [11 empty] | 4825.867 | 267.8062 |  |  | 69.86% |  |  | 482.5867 | 26.78062 | 0.1 | [6 empty] | 1390.128 | 77.14359 | 0.47 | [6 empty] | 1684.493 | 93.47906 | 0.48 | [6 empty] | 4379.539 | 243.0377 | [5 empty] | 5563.706 | 308.7517 | [5 empty] | 5670.884 | 314.6995 | [8 empty] | 6313.949 | 350.3856
[5 empty] | 質量計 | 4859.546 | 179.921 |  | 100 |  |  |  |  | 7494.341 | 253.7503 |  | 100 | [9 empty] | 8857.179 | 297.1845 |  | 100 |  |  |  | 3119.789 | 43.05812 |  | 100 | [5 empty] | 4461.541 | 99.26544 |  | 100 | [5 empty] | 4620.834 | 113.9669 |  | 100 | [5 empty] | 8247.783 | 270.7406 |  | 100 |  |  |  | 8182.118 | 319.5923 |  | 100 |  |  |  | 8376.987 | 326.1278 |  | 100 | [6 empty] | 9020.053 | 361.814 |  | 100
| 上層 | 7.9545 | 0.1680977 |  | 容量 | 4605.563 | [7 empty] | 6875.542 |  | 1.09 | [10 empty] | 8155.15 | [6 empty] | 3249.781 |  | 0.96 | 35.22% | [5 empty] | 4746.32 |  | 0.94 | 71.5% | [5 empty] | 5022.645 |  | 0.92 | 69.05% | [5 empty] | 8331.094 |  | 0.99 | 31.75% |  |  |  | 7943.804 |  | 1.03 | 32% |  |  |  | 8132.997 |  | 1.03 | [7 empty] | 8757.333 |  | 1.03 | 30%
| 下層 | 39.3662 | 0.8319023 |  | 固形分 | 1125.546 | [7 empty] | 2570.486 | [12 empty] | 3225.9 | [6 empty] | 1855.954 | [8 empty] | 1848.884 | [8 empty] | 1829.065 | [8 empty] | 2618.287 | [6 empty] | 2618.287 | [6 empty] | 2705.978 | [9 empty] | 2705.978 |  |  | 固形分規格（製造）：28.0～32.0
|  | 47.3207 | [82 empty] | 4854.369
|  | CAS | 化 | 安 | MW | [5 empty] | kg | kmol | [30 empty] | kg | kmol | [7 empty] | kg | kmol
24%NaOH | NaOH | 1310-73-2 | (1)-410 | ― | 40 | [5 empty] | 119.9774 | 2.999435 | 321.4286 | 405
| 水 | 7732-18-5 | ― | ― | 18.02 | [5 empty] | 379.9284 | 21.08371
499.9058
[67 empty] | 25.1603 | %TBA
[6 empty] | 酸沈下層 | [7 empty] | 酸沈下層中和 | [8 empty] | 蒸留ボトム | [5 empty] | 留去液 | [9 empty] | 水洗①下層 | [9 empty] | 水洗②下層 | [15 empty] | 留去液 | [6 empty] | 精留ボトム側 | [5 empty] | 87%t-BuOH |  |  |  |  | 後留
|  | CAS | 化 | 安 | MW | kg | kmol | 条件 | wt% vs固 |  |  |  |  | kg | kmol | 条件 | wt% vs固 | [5 empty] | kg | kmol | 条件 | wt% vs固 |  |  | kg | kmol | 条件 | wt% vs固 | [6 empty] | kg | kmol | 条件 | wt% vs固 | [6 empty] | kg | kmol | 条件 | wt% vs固 | [12 empty] | kg | kmol | 条件 | wt% vs固 |  |  |  | kg | kmol | 条件 | wt% vs固 |  |  | kg | kmol | 条件 | wt% vs固 |  | kg | kmol | 条件 | wt% vs固
| coco | 61788-47-4 | (2)-608,(2)-609 | ― | 200.32 | 0.302365 | 0.00150941 |  | 0.0220713 | [29 empty] | 0.3029414 | 0.001512287 | 165.7194 | 1.090891 | [6 empty] | 0.299912 | 0.001497164 | 141.3693 | 1.513223
| coco/Na | 61789-31-9 | (2)-611,(7)-973 | ― | 222.3 | [8 empty] | 0.4777129 |  | 0.002790731 | 0.031252 | [5 empty] | 0.4777129 |  |  | 0.031252
| coco-Glu | 287735-35-7 | (2)-2713 | ― | 329.44 | 17.60525 | 0.05343993 |  | 1.285105 | [29 empty] | 17.6254 | 0.05350109 | 9641.704 | 63.46903 | [6 empty] | 17.44914 | 0.05296607 | 8224.994 | 88.04064
| coco-Glu/Na | 68187-30-4 | (2)-1301 | ― | 373.4 | [8 empty] | 30.02147 |  | 0.1976089 | 1.964005 | [5 empty] | 30.02147 |  |  | 1.964005
| α-二量体（遊離） | 調査表参照 | (2)-2713 | ― | 458.55 | 0.36684 | 0.0008 |  | 0.02677769 | [29 empty] | 0.3667716 | 0.0007998508 | 200.6368 | 1.320744 | [6 empty] | 0.363103884 | 0.0007918523 | 171.1561 | 1.832061
| α-二量体/xNa | 調査表参照 | (2)-1301 | ― | 524.5 | [8 empty] | 0.6456476 |  | 0.004437332 | 0.04223829 | [5 empty] | 0.6456476 |  |  | 0.04223829
| γ-二量体（遊離） | 調査表参照 | (2)-2713 | ― | 458.55 | 0.36684 | 0.0008 |  | 0.02677769 | [29 empty] | 0.3667716 | 0.0007998508 | 200.6368 | 1.320744 | [6 empty] | 0.363103884 | 0.0007918523 | 171.1561 | 1.832061
| γ-二量体/xNa | 調査表参照 | (2)-1301 | ― | 524.5 | [8 empty] | 0.6456476 |  | 0.004437332 | 0.04223829 | [5 empty] | 0.6456476 |  |  | 0.04223829
| Glu | 56-86-0 | (9)-1573 | ― | 147.13 | 31.462 | 0.2138381 |  | 2.296587 | [29 empty] | 0 | 0 | 0 | [7 empty] | 0 | 0 | 0
| Glu/xNa | 16690-92-9 | (9)-1540 | ― | 191.09 | [8 empty] | 81.14508 |  | 0.7907257 | 5.308514 | [5 empty] | 81.14508 |  |  | 5.308514
| coco-COOR |  |  |  |  | trace
| H2SO4 | 7664-93-9 | (1)-430 | ― | 98.08 | 6.906017 | 0.07041209 |  | 0.5041086 | [29 empty] | 0 | 0 | 0 | [7 empty] | 0 | 0 | 0
| NaOH | 1310-73-2 | (1)-410 | ― | 40 | 0 | 0 | [6 empty] | 92.7098 | 2.317745 | [7 empty] | 92.7098 | 2.317745
| Na2SO4 | 7757-82-6 | (1)-501 | ― | 142.04 | 996.1327 | 7.013044 |  | 72.71327 |  |  |  |  | 1006.134 | 7.083456 |  | 65.82133 | [5 empty] | 1006.134 | 7.083456 |  | 65.82133 | [12 empty] | 4.000533 | 0.02816483 | 2188.43 | 14.40591 | [6 empty] | 0 | 0 | 0
| NaCl | 7647-14-5 | (1)-236 | ― | 58.44 | 316.8043 | 5.421018 |  | 23.12531 |  |  |  |  | 316.8043 | 5.421018 |  | 20.72535 | [5 empty] | 316.8043 | 5.421018 |  | 20.72535 | [12 empty] | 5.107661 | 0.08740009 | 2794.068 | 18.39268 | [6 empty] | 1.344155 | 0.02300061 | 633.5938 | 6.782012
| t-BuOH | 75-65-0 | (2)-3049 | 2-(8)-303 | 74.12 | 24.16233 | 0.3259893 | [6 empty] | 24.16233 | 0.3259893 | [7 empty] | 0 | 0 |  |  |  |  | 24.16233 | 0.3259893 | 20% | [7 empty] | 182.6768 | 2.464609 | 99930.57 | [7 empty] | 226.7916 | 3.059789 | 106902.6 | [13 empty] | 1273.994 | 17.18826 | 25.04% |  |  |  |  | 0.6490781 | [5 empty] | 1168.341 | 15.76282 | 90% |  |  | 129.1665 | 1.742668 | 9.95%
| 水 | 7732-18-5 | ― | ― | 18.02 | 4443.28 | 246.5749 | [6 empty] | 4877.259 | 270.6581 | [7 empty] | 4780.609 | 265.2946 |  |  |  |  | 96.6493 | 5.363446 | [8 empty] | 1617.591 | 89.76641 | 884878.2 | [7 empty] | 1874.867 | 104.0437 | 883755.1 | [13 empty] | 3814.293 | 211.67 | [5 empty] | 2573.864 | 142.8338 |  |  |  |  | 174.5796 | 9.688103 | 87% |  |  | 1162.499 | 64.51159 | 10%
[5 empty] | 質量計 | 5837.389 | 259.6758 |  | 100 |  |  |  |  | 6430.005 | 285.8063 |  | 93.93492 | [5 empty] | 6309.193 | 280.1169 |  | 93.93492 |  |  | 120.8116 | 5.689436 |  | 0 | [6 empty] | 1828.038 | 92.40319 |  | 100 | [6 empty] | 2121.478 | 107.1825 |  | 100 | [12 empty] | 5088.287 | 228.8583 |  | 0 |  |  |  | 2574.513 | 142.8338 |  | 0 |  |  | 1342.92 | 25.45093 |  | 0 |  | 1291.665 | 66.25426 |  | 0
[5 empty] | 容量 | 4905.369 |  | 1.19 | [5 empty] | 5403.365 |  | 1.19 | [6 empty] | 5301.843 |  | 1.19 |  |  |  | 124.5481 |  | 0.97 | [7 empty] | 1865.344 |  | 0.98 | [7 empty] | 2187.091 |  | 0.97 | [13 empty] | 5356.092 |  | 0.95 |  |  |  |  | 2574.513 |  | 1 |  |  |  | 1637.708 |  | 0.82 |  |  | 1318.026 |  | 0.98
[5 empty] | 固形分 | 1369.946 | [7 empty] | 1528.584 | [8 empty] | 1528.584 | [5 empty] | 0 | [9 empty] | 27.77008 | [9 empty] | 19.81942 | [15 empty] | 0 | [6 empty] | 0 | [5 empty] | 0 |  |  |  |  | 0
残り10%分のTBAは薄TBAとしてMT-06に回収する
排水中TBAはppmオーダー
遊離酸、Na塩の定量不可。
遊離酸、Na塩の定量不可。排水するが、固形分の主は硫酸NaとNaClであり、10%超えの新規物質はなし。
中和後の遊離酸、Na塩の定量不可。そのままリサイクルする。残分が有る場合は酸沈下層と混合し、蒸留でtBA留去後、排水として系外へ出す。
脂肪酸部＝ラウリル基として計算
分液
分液
分液
pH調整
塩化・希釈
中和
蒸留
精留
水洗①
調製
水洗②
濃度調整
滅菌
充填
静置
静置
静置
酸沈
粗中和
TBA留去
Note on AR6: 酸沈上層と同量およびt-BuOH濃度20wt%
Note on BA6: 水洗①上層重量の0.5倍
Note on BN7: TEA/MSGのmol比
Note on AD9: 1.03eq. vs (-COONa+NaOH)
Note on AE9: 水素イオン/(COONa基+NaOH）のmol比
Note on BN10: NT-21で45%TEAを調製する為の水
Note on G11: ラウリル基が主成分なので、ラウリルクロライドの分子量とした。
Note on R11: 酸クロ/MSGのmol比
Note on G12: 酸クロと同じ理由でラウリン酸とした。
Note on R12: Y-AN中の遊離脂肪酸重量比
Note on S12: 基準②
Note on J13: t-BuOH重量比
Note on K13: TBA水溶液の密度
Note on S13: 仕込み率
Note on V13: 酸クロ仕込みライン
Note on AR13: 追加液全量中のt-BuOH濃度
Note on BA13: 追加液全量中のt-BuOH濃度
Note on J14: TBA比
Note on S14: 酸クロ残量
Note on J15: NaOH/COOH基のmol比
Note on R15: NaOH/酸クロのmol比
Note on J16: NaOH重量比
Note on G17: 1Na
Note on H17: 基準①
Note on J17: MSG比
Note on AN35: 酸沈溶液含量のmol比
Note on AW35: 水洗①溶液含量のmol比
Note on BF35: 水洗②溶液含量の0.97（mol比）とした。
Note on CR35: C12FFA/C12アシルグルタミン酸
Note on R36: 酸クロの加水分解量mol%
Note on T36: FAA/アシルGluの重量％
Note on AN37: 酸沈溶液含量のmol比
Note on AW37: 水洗①溶液含量のmol比
Note on BF37: 技術資料より水洗②溶液含量の0.97（mol比）とした。
Note on G38: 2Naとした
Note on P38: molバランスから考えて全量2Na塩で存在
Note on AN39: 酸沈溶液含量のmol比
Note on AW39: 水洗①溶液含量のmol比
Note on BF39: 水洗②溶液含量の0.97（mol比）とした。
Note on G40: 3Na塩の分子量とした
Note on AN41: 酸沈溶液含量のmol比
Note on AW41: 水洗①溶液含量のmol比
Note on BF41: 水洗②溶液含量の0.97（mol比）とした。
Note on G42: 3Na塩の分子量とした
Note on AN44: 酸性状態で水溶性塩となっているので、0とした。
Note on G45: 2Naとした
Note on AN49: 酸沈溶液含量のmol比。硫酸イオン≒900ppm in 酸沈上層
Note on AN50: 酸沈溶液含量のmol比。Cl≒1400ppm in 酸沈上層
Note on AW50: 水洗①溶液含量のmol比。Cl≒200ppm in 水洗①上層
Note on BF50: 水洗②溶液含量のmol比。Cl≒10ppm in 酸沈上層
Note on AN51: 酸沈溶液含量のmol比。24wt% in 酸沈上層
Note on AW51: 水洗①溶液含量のmol比。27wt% vs 水洗①上層
Note on BF51: 水洗②溶液含量のmol比。22wt% in 水洗②上層
Note on BW51: mol量 in ボトム（10ppm相当）
Note on AN52: 酸沈溶液含量のmol比。15wt% in 酸沈上層
Note on AW52: 水洗①溶液含量のmol比。26wt% in 水洗①上層
Note on BF52: 水洗②溶液含量のmol比。38wt% in 水洗②上層
Note on AO54: 分層率 vs 酸沈溶液
Note on AX54: 分層率 vs 水洗①溶液
Note on BG54: 分層率 vs 水洗②溶液
Note on BX54: 固形分 in 留去後ボトム
Note on CP54: 製品固形分
Note on G69: 2Naとした
Note on G71: 3Naとした
Note on G73: 3Naとした
Note on G75: 2Naとした
Note on CG81: 精留原液中のTBAに対する回収率
Note on CM81: 精留原液中のTBAに対する回収率
Note on CG82: 回収液中のTBA濃度
Note on CM82: 後留中のTBA濃度

## 条件一覧
機能活性剤のスケール見直し |  |  |  | 2017-02-02
■AS
【当初条件の場合】
計画していたスケール
現在の状態で可能であろうスケール
|  |  | ACMT-L |  |  |  | ACDP-L |  |  |  | ACDP-26 |  |  |  | ACDS-L |  |  |  | ALMS-P1 |  |  |  | AMMS-P1
| 酸クロ | 本数 | 4 | 5 | 6 | 7 | 4 | 5 | 6 | 7 | 4 | 5 | 6 | 7 | 4 | 5 | 6 | 7 | 4 | 5 | 6 | 7 | 4 | 5 | 6 | 7
| MSG | kg | 640 | 800 | 960 | 1100 | 640 | 800 | 960 | 1100 | 640 | 800 | 960 | 1100 | 640 | 800 | 960 | 1100 | 640 | 800 | 960 | 1100 | 560 | 700 | 840 | 1000
| 留去前 | L | 5500 | 6900 | 8200 | 9400 | 4900 | 6100 | 7300 | 8400 | 4900 | 6100 | 7300 | 8400 | 4500 | 5600 | 6700 | 7700 | 4400 | 5500 | 6500 | 7500 | 4000 | 5000 | 5900 | 6900
| 留去前固形分 | % | 27.1 | 27.3 | 27.4 | 27.7 | 24.2 | 24.3 | 24.5 | 24.7 | 24.2 | 24.3 | 24.5 | 24.7 | 25.3 | 25.5 | 25.6 | 26 | 25 | 25.2 | 25.4 | 25.7 | 26.4 | 26.7 | 26.8 | 26.7
| 製品 | kg | 5100 | 6400 | 7700 | 8900 | 4100 | 5100 | 6100 | 7100 | 4600 | 5700 | 6900 | 8000 | 5100 | 5400 | 6500 | 7600 | 3100 | 3900 | 4700 | 5400 | 3300 | 4200 | 5000 | 5800
[19 empty] | 1100.5 | 1384.5 | 1668.5 | 1917 | 1039.5 | 1323 | 1575 | 1827
【留去前の固形分濃度を上げた場合】
|  |  | ACMT-L |  |  |  | ACDP-L |  |  |  | ACDP-26 |  |  |  | ACDS-L |  |  |  | ALMS-P1 |  |  |  | AMMS-P1
| 留去前 | L | 4800 | 6000 | 7300 | 8400 | 3800 | 4800 | 5800 | 6700 | 4300 | 5300 | 6400 | 7400 | 4100 | 5100 | 6100 | 7100 | 3100 | 3800 | 4600 | 5400 | 3200 | 4000 | 4800 | 5600
| 留去前固形分 | % | 31 | 31 | 31 | 31 | 31 | 31 | 31 | 31 | 28 | 28 | 28 | 28 | 28 | 28 | 28 | 28 | 36 | 36 | 36 | 36 | 33 | 33 | 33 | 33
| 留去上がり目標 |  | 32 |  |  |  | 32 |  |  |  | 29 |  |  |  | 29 |  |  |  | 38 |  |  |  | 34
| 【DS化完了液量】Kg |  | 2828.8 | 3536 | 4259 | 4888
|  | L | 2680.8 | 3351 | 4037 | 4633
| 【排水量】 | kg | 3733.6 | 4667 | 5158 | 5836
|  | L | 3137.6 | 3922 | 4334 | 4904
| 芒硝量 | kg | 586.4 | 733 | 879 | 1009
※NT-29容量15m3
■AF
【当初条件の場合】
計画していたスケール
|  |  |  | 現在の状態で可能であろうスケール |  |  | Lau | Myr | Lau | Myr | Lau | Myr | Lau | Myr
|  |  | FLDS-L |  |  |  | FCDS-LM |  |  |  | FCMT-L |  |  |  | FLMS-P1
| 酸クロ | 本数 | 4 | 5 | 6 |  | 1.2 | 3.1 | 4.8 | 1.9 | 1.75 | 0.75 | 3.5 | 1.5 | 4 | 5 | 6
| Asp | kg | 460 | 580 | 700 |  | 360 |  | 560 |  | 280 |  | 560 |  | 460 | 580 | 700
| 酸沈 | L | 6200 | 7700 | 9200 |  | 5600 |  | 8500 |  | 3900 |  | 7400 |  | 5800 | 7300 | 8700
| 留去前 | L | 4900 | 6100 | 7300 |  | 4700 |  | 7300 |  | 3700 |  | 7100 |  | 4200 | 5200 | 6200
| 留去前固形分 | % | 22.5 | 22.5 | 22.5 |  | 23.1 |  | 23.4 |  | 26.6 |  | 27.3 |  | 25.5 | 25.6 | 25.7
| 製品 | kg | 4400 | 5500 | 6600 |  | 4400 |  | 6900 |  | 4100 |  | 8200 |  | 3300 | 4100 | 5000
[15 empty] | 1056 | 1312 | 1600
【留去前の固形分濃度を上げた場合】
|  |  | FLDS-L |  |  |  | FCDS-LM |  |  |  | FCMT-L |  |  |  | FLMS-P1
| 留去前 | L | 4500 | 5500 | 6600 |  | 3900 |  | 6000 |  | 3000 |  | 5900 |  | 3800 | 4700 | 5600
| 留去前固形分 | % | 24.8 | 24.9 | 24.9 |  | 27.9 |  | 28.4 |  | 32.2 |  | 33.2 |  | 28.3 | 28.4 | 28.5
| 留去上がり目標 |  | 28 |  |  |  | 32 |  |  |  | 33 |  |  |  | 34
Note on W8: 計画通りで問題ない
Note on AA8: 6DM計画だが、7DMがよい。(水洗１での有機層量が少ない】
Note on T12: 中間体
Note on X12: 中間体
Note on Q37: 6DM仕込みの際、酸沈で10m3を超えるため、5DMが妥当
Note on P42: 中間体